## АКРУС 2018
ООО "ГЕЛИОС-СК"
8 (846) 300-41-15
info@gskgroup.net
www.gskgroup.net
АНТИКОРРОЗИОНЫЕ МАТЕРИАЛЫ АКРУС (РОССИЯ)
№ | Наименование | Кол-во слоев | Толщина сухой пленки, мкм | Расход теоретический кг/м2 | Расход практический кг/м2 | Цена за кг с НДС (Рубли) | Цена за м2 по практическому расходу с НДС (Рубли) | Подготовка поверхности/влажность/ t нанесение | Срок службы покрытия | Разбавитель
1 | Система химстойкой АКЗ усиленного типа для внутренней поверхности резервуаров и емкостей c нефтью, нефтепродуктами и другой агрессивной средой
| Акрус Прайм | 1 | 200 | 0.35 | 0.455 | 549.8 | 500.32 | Sa 2,5/не более 80%/не ниже +5С | Не менее 20 лет | Не более 10% от массы
| Акрус Лонг | 1 | 200 | 0.35 | 0.455 | 549.8
2 | Система покрытий для АКЗ наружных поверхностей резервуаров с нефтью и нефтепродуктами, металлоконструкций, трубопровода и другого оборудования в (двухслойное покрытие)
| Акрус Эпокс | 1 | 80 | 0.26 | 0.339 | 539 | 468.27 | Sa 2,5/не более 80%/не ниже +5С (зимнее исполнение не ниже -10С) | 15-20 лет для С3, С4, 10-15 лет для С5-М | Не более 5% от массы
| Акрус Эпокс С | 1 | 100 | 0.22 | 0.286 | 539
| Акрус Полиур | 1 | 60 | 0.18 | 0.234 | 561.5
3 | Система покрытий для АКЗ наружных поверхностей емкостей, трубопровода, металлоконструкций и другого оборудования, эксплуатирующихся в условиях погружения (почва, вода, морская вода)
| Акрус Эпокс | 1 | 80 | 0.26 | 0.338 | 539 | 830.6 | Sa 2,5/не более 80%/не ниже +5С (зимнее исполнение не ниже -10С) | 15 лет для коррозийной категории Im1, Im2, Im3 в соответствии с ISO 12944 | Не более 5% от массы
| Акрус Эпокс С | 3 | 420 | 0.92 | 1.203 | 539
4 | Система покрытий для АКЗ наружных поверхностей резервуаров с нефтью и нефтепродуктами, металлоконструкций, трубопровода и другого оборудования в (двухслойное покрытие)
| Акрус Эпокс С | 1 | 140 | 0.31 | 0.4 | 539 | 347.55 | Sa 2,5/не более 80%/не ниже +5С (зимнее исполнение не ниже -10С) | 10-15 лет С3, 5-10 лет С4 | Не более 5% от массы
| Акрус Полиур | 1 | 60 | 0.18 | 0.235 | 561.5
5 | Система химстойкой антикоррозионной защиты металлических (черных/цветных) поверхностей эксплуатирующихся при температуре до 4000С- 6000С
| Акрус Терма | 2 | 45 | 0.42 | 0.546 | 549.8 | 300.19 | Ss 2,5 | 15 - 20 лет для С3; 10- 15 лет для С4; 10 лет для С5-М в соответствие с ISO 12944 | Не более 5% от массы
6 | Система покрытий для наружной поверхности емкостей, трубопровода, металлоконструкций, другого оборудования эксплуатирующихся под теплоизоляцией (двухслойное покрытие)
| Акрус Эпокс С | 1 | 140 | 0.31 | 0.4 | 539 | 369.75 | Sa 2,5/не более 80%/не ниже +5С (зимнее исполнение не ниже -10С) | 15 - 20 лет для С3, 10-15 лет для С4 | Не более 5% от массы
| Акрус Эпокс С | 1 | 100 | 0.22 | 0.286 | 539
ВНИМАНИЕ! ЦЕНЫ УКАЗАНЫ С УЧЕТОМ ОТГРУЗКИ СО СКЛАДА В Г.САМАРА